## H04-MTO vat lieu han
Name | Item | PieceMark | Description | Joint No. | Weld Type | Inspection Category | Material | Cert. | CAT. | Length(mm) | Góc vát | Quy trình | Số quy trình | Khối lượng hàn chân(QT kết hợp) | Khối lượng vật tư hàn | MT % | UT % | OuterDia. | Thickness | Remark | 3D_ID
Bulb flat | SB-A1-BF.1 | H04-SB-A1-BF.1 | HP430X20 | BF.1.1 | TW | II | S355J2/M_3.1_S | 3.1 | S | 430 | K | FCAW |  |  | 0.7 | 20 | 20
Bulb flat | SB-A1-BF.1 | H04-SB-A1-BF.1 | HP430X20 | BF.1.2 | TW | II | S355J2/M_3.1_S | 3.1 | S | 430 | K | FCAW |  |  | 0.7 | 20 | 20
Bulb flat | SB-A1-BF.1 | H04-SB-A1-BF.1 | HP430X20 | BF.1.2 | FW | II | S355J2/M_3.1_S | 3.1 | S | 2637 | L | FCAW |  |  | 11.83 | 20 | 20 |  |  |  |  | BLUB FLAT TO LID PLATE
Bulb flat | SB-A1-BF.2 | H04-SB-A1-BF.2 | HP430X20 | BF.2.1 | TW | II | S355J2/M_3.1_S | 3.1 | S | 428 | K | FCAW |  |  | 1.05 | 20 | 20
Bulb flat | SB-A1-BF.2 | H04-SB-A1-BF.2 | HP430X20 | BF.2.2 | TW | II | S355J2/M_3.1_S | 3.1 | S | 430 | K | FCAW |  |  | 0.7 | 20 | 20
Bulb flat | SB-A1-BF.2 | H04-SB-A1-BF.2 | HP430X20 | BF.2.3 | FW | II | S355J2/M_3.1_S | 3.1 | S | 3984 | L | FCAW |  |  | 17.87 | 20 | 20 |  |  |  |  | BLUB FLAT TO LID PLATE
Bulb flat | SB-A1-BF.3 | H04-SB-A1-BF.3 | HP430X20 | BF.3.1 | TW | II | S355J2/M_3.1_S | 3.1 | S | 430 | L | FCAW |  |  | 1.9 | 20 | 20
Bulb flat | SB-A1-BF.3 | H04-SB-A1-BF.3 | HP430X20 | BF.3.2 | TW | II | S355J2/M_3.1_S | 3.1 | S | 430 | L | FCAW |  |  | 1.9 | 20 | 20
Bulb flat | SB-A1-BF.3 | H04-SB-A1-BF.3 | HP430X20 | BF.3.3 | FW | II | S355J2/M_3.1_S | 3.1 | S | 5143 | L | FCAW |  |  | 23.07 | 20 | 20 |  |  |  |  | BLUB FLAT TO LID PLATE
Bulb knee R300 | SB-A1-BF.3 | H04-SB-A1-S.19 | PL20 | S.19.1 | TW | II | S355K2+N_3.2_S | 3.2 | S | 300 | L | FCAW |  |  | 1.35 | 20 | 20 |  |  |  |  | BLUB KNEE
Bulb knee R300 | SB-A1-BF.3 | H04-SB-A1-S.19 | PL20 | S.19.2 | TW | II | S355K2+N_3.2_S | 3.2 | S | 300 | L | FCAW |  |  | 1.35 | 20 | 20 |  |  |  |  | BLUB KNEE
Bulb knee R300 | SB-A1-BF.3 | H04-SB-A1-S.20 | PL20 | S.20.1 | TW | II | S355K2+N_3.2_S | 3.2 | S | 300 | L | FCAW |  |  | 1.35 | 20 | 20 |  |  |  |  | BLUB KNEE
Bulb knee R300 | SB-A1-BF.3 | H04-SB-A1-S.20 | PL20 | S.20.2 | TW | II | S355K2+N_3.2_S | 3.2 | S | 300 | L | FCAW |  |  | 1.35 | 20 | 20 |  |  |  |  | BLUB KNEE
Bulb flat | SB-A1-BF.4 | H04-SB-A1-BF.4 | HP430X20 | BF.4.1 | TW | II | S355J2/M_3.1_S | 3.1 | S | 430 | L | FCAW |  |  | 1.9 | 20 | 20
Bulb flat | SB-A1-BF.4 | H04-SB-A1-BF.4 | HP430X20 | BF.4.2 | TW | II | S355J2/M_3.1_S | 3.1 | S | 430 | L | FCAW |  |  | 1.9 | 20 | 20
Bulb flat | SB-A1-BF.4 | H04-SB-A1-BF.4 | HP430X20 | BF.4.3 | FW | II | S355J2/M_3.1_S | 3.1 | S | 6022 | L | FCAW |  |  | 27.01 | 20 | 20 |  |  |  |  | BLUB FLAT TO LID PLATE
Bulb knee R300 | SB-A1-BF.4 | H04-SB-A1-S.15 | PL20 | S.15.1 | TW | II | S355K2+N_3.2_S | 3.2 | S | 300 | L | FCAW |  |  | 1.35 | 20 | 20 |  |  |  |  | BLUB KNEE
Bulb knee R300 | SB-A1-BF.4 | H04-SB-A1-S.15 | PL20 | S.15.2 | TW | II | S355K2+N_3.2_S | 3.2 | S | 300 | L | FCAW |  |  | 1.35 | 20 | 20 |  |  |  |  | BLUB KNEE
Bulb knee R300 | SB-A1-BF.4 | H04-SB-A1-S.16 | PL20 | S.16.1 | TW | II | S355K2+N_3.2_S | 3.2 | S | 300 | L | FCAW |  |  | 1.35 | 20 | 20 |  |  |  |  | BLUB KNEE
Bulb knee R300 | SB-A1-BF.4 | H04-SB-A1-S.16 | PL20 | S.16.2 | TW | II | S355K2+N_3.2_S | 3.2 | S | 300 | L | FCAW |  |  | 1.35 | 20 | 20 |  |  |  |  | BLUB KNEE
Bulb flat | SB-A1-BF.5 | H04-SB-A1-BF.5 | HP430X20 | BF.5.1 | TW | II | S355J2/M_3.1_S | 3.1 | S | 429 | L | FCAW |  |  | 2 | 20 | 20
Bulb flat | SB-A1-BF.5 | H04-SB-A1-BF.5 | HP430X20 | BF.5.2 | TW | II | S355J2/M_3.1_S | 3.1 | S | 430 | L | FCAW |  |  | 1.9 | 20 | 20
Bulb flat | SB-A1-BF.5 | H04-SB-A1-BF.5 | HP430X20 | BF.5.3 | FW | II | S355J2/M_3.1_S | 3.1 | S | 2486 | L | FCAW |  |  | 11.15 | 20 | 20 |  |  |  |  | BLUB FLAT TO LID PLATE
Bulb flat | SB-A1-BF.6 | H04-SB-A1-BF.6 | HP430X20 | BF.6.1 | TW | II | S355J2/M_3.1_S | 3.1 | S | 430 | L | FCAW |  |  | 1.9 | 20 | 20
Bulb flat | SB-A1-BF.6 | H04-SB-A1-BF.6 | HP430X20 | BF.6.2 | TW | II | S355J2/M_3.1_S | 3.1 | S | 429 | L | FCAW |  |  | 2 | 20 | 20
Bulb flat | SB-A1-BF.6 | H04-SB-A1-BF.6 | HP430X20 | BF.6.3 | FW | II | S355J2/M_3.1_S | 3.1 | S | 3761 | L | FCAW |  |  | 16.87 | 20 | 20 |  |  |  |  | BLUB FLAT TO LID PLATE
Bulb flat | SB-A1-BF.7 | H04-SB-A1-BF.7 | HP430X20 | BF.7.1 | TW | II | S355J2/M_3.1_S | 3.1 | S | 430 | L | FCAW |  |  | 1.9 | 20 | 20
Bulb flat | SB-A1-BF.7 | H04-SB-A1-BF.7 | HP430X20 | BF.7.2 | TW | II | S355J2/M_3.1_S | 3.1 | S | 430 | L | FCAW |  |  | 1.9 | 20 | 20
Bulb flat | SB-A1-BF.7 | H04-SB-A1-BF.7 | HP430X20 | BF.7.3 | FW | II | S355J2/M_3.1_S | 3.1 | S | 4856 | L | FCAW |  |  | 21.78 | 20 | 20 |  |  |  |  | BLUB FLAT TO LID PLATE
Bulb knee R200 | SB-A1-BF.7 | H04-SB-A1-S.12 | PL20 | S.12.1 | TW | II | S355K2+N_3.2_S | 3.2 | S | 200 | L | FCAW |  |  | 0.45 | 20 | 20 |  |  |  |  | BLUB KNEE
Bulb knee R200 | SB-A1-BF.7 | H04-SB-A1-S.12 | PL20 | S.12.2 | TW | II | S355K2+N_3.2_S | 3.2 | S | 200 | L | FCAW |  |  | 0.45 | 20 | 20 |  |  |  |  | BLUB KNEE
Bulb knee R200 | SB-A1-BF.7 | H04-SB-A1-S.22 | PL20 | S.22.1 | TW | II | S355K2+N_3.2_S | 3.2 | S | 200 | L | FCAW |  |  | 0.45 | 20 | 20 |  |  |  |  | BLUB KNEE
Bulb knee R200 | SB-A1-BF.7 | H04-SB-A1-S.22 | PL20 | S.22.2 | TW | II | S355K2+N_3.2_S | 3.2 | S | 200 | L | FCAW |  |  | 0.45 | 20 | 20 |  |  |  |  | BLUB KNEE
Bulb flat | SB-A1-BF.8 | H04-SB-A1-BF.8 | HP430X20 | BF.8.1 | TW | II | S355J2/M_3.1_S | 3.1 | S | 430 | L | FCAW |  |  | 1.9 | 20 | 20
Bulb flat | SB-A1-BF.8 | H04-SB-A1-BF.8 | HP430X20 | BF.8.2 | TW | II | S355J2/M_3.1_S | 3.1 | S | 429 | L | FCAW |  |  | 2 | 20 | 20
Bulb flat | SB-A1-BF.8 | H04-SB-A1-BF.8 | HP430X20 | BF.8.3 | FW | II | S355J2/M_3.1_S | 3.1 | S | 5684 | L | FCAW |  |  | 25.5 | 20 | 20 |  |  |  |  | BLUB FLAT TO LID PLATE
Bulb knee R200 | SB-A1-BF.8 | H04-SB-A1-S.10 | PL20 | S.10.1 | TW | II | S355K2+N_3.2_S | 3.2 | S | 200 | L | FCAW |  |  | 0.45 | 20 | 20 |  |  |  |  | BLUB KNEE
Bulb knee R200 | SB-A1-BF.8 | H04-SB-A1-S.10 | PL20 | S.10.2 | TW | II | S355K2+N_3.2_S | 3.2 | S | 200 | L | FCAW |  |  | 0.45 | 20 | 20 |  |  |  |  | BLUB KNEE
Bulb knee R200 | SB-A1-BF.8 | H04-SB-A1-S.18 | PL20 | S.18.1 | TW | II | S355K2+N_3.2_S | 3.2 | S | 200 | L | FCAW |  |  | 0.45 | 20 | 20 |  |  |  |  | BLUB KNEE
Bulb knee R200 | SB-A1-BF.8 | H04-SB-A1-S.18 | PL20 | S.18.2 | TW | II | S355K2+N_3.2_S | 3.2 | S | 200 | L | FCAW |  |  | 0.45 | 20 | 20 |  |  |  |  | BLUB KNEE
Bulb flat | SB-A1-BF.9 | H04-SB-A1-BF.9 | HP430X20 | BF.9.1 | TW | II | S355J2/M_3.1_S | 3.1 | S | 430 | L | FCAW |  |  | 1.9 | 20 | 20
Bulb flat | SB-A1-BF.9 | H04-SB-A1-BF.9 | HP430X20 | BF.9.2 | TW | II | S355J2/M_3.1_S | 3.1 | S | 430 | L | FCAW |  |  | 1.9 | 20 | 20
Bulb flat | SB-A1-BF.9 | H04-SB-A1-BF.9 | HP430X20 | BF.9.3 | FW | II | S355J2/M_3.1_S | 3.1 | S | 2255 | L | FCAW |  |  | 10.12 | 20 | 20 |  |  |  |  | BLUB FLAT TO LID PLATE
Bulb flat | SB-A1-BF.10 | H04-SB-A1-BF.10 | HP430X20 | BF.10.1 | TW | II | S355J2/M_3.1_S | 3.1 | S | 430 | L | FCAW |  |  | 1.9 | 20 | 20
Bulb flat | SB-A1-BF.10 | H04-SB-A1-BF.10 | HP430X20 | BF.10.2 | TW | II | S355J2/M_3.1_S | 3.1 | S | 430 | L | FCAW |  |  | 1.9 | 20 | 20
Bulb flat | SB-A1-BF.10 | H04-SB-A1-BF.10 | HP430X20 | BF.10.3 | FW | II | S355J2/M_3.1_S | 3.1 | S | 3414 | L | FCAW |  |  | 15.31 | 20 | 20 |  |  |  |  | BLUB FLAT TO LID PLATE
Bulb flat | SB-A1-BF.11 | H04-SB-A1-BF.11 | HP430X20 | BF.11.1 | TW | II | S355J2/M_3.1_S | 3.1 | S | 430 | L | FCAW |  |  | 1.9 | 20 | 20
Bulb flat | SB-A1-BF.11 | H04-SB-A1-BF.11 | HP430X20 | BF.11.2 | FW | II | S355J2/M_3.1_S | 3.1 | S | 4394 | L | FCAW |  |  | 19.71 | 20 | 20 |  |  |  |  | BLUB FLAT TO LID PLATE
Bulb flat | SB-A1-BF.11 | H04-SB-A1-BF.11 | HP430X20 | BF.11.3 | TW | II | S355J2/M_3.1_S | 3.1 | S | 430 | L | FCAW |  |  | 1.9 | 20 | 20
Bulb knee R200 | SB-A1-BF.11 | H04-SB-A1-S.14 | PL20 | S.14.1 | TW | II | S355K2+N_3.2_S | 3.2 | S | 200 | L | FCAW |  |  | 0.45 | 20 | 20 |  |  |  |  | BLUB KNEE
Bulb knee R200 | SB-A1-BF.11 | H04-SB-A1-S.14 | PL20 | S.14.2 | TW | II | S355K2+N_3.2_S | 3.2 | S | 200 | L | FCAW |  |  | 0.45 | 20 | 20 |  |  |  |  | BLUB KNEE
Bulb flat | SB-A1-BF.12 | H04-SB-A1-BF.12 | HP430X20 | BF.12.1 | TW | II | S355J2/M_3.1_S | 3.1 | S | 429 | L | FCAW |  |  | 2 | 20 | 20
Bulb flat | SB-A1-BF.12 | H04-SB-A1-BF.12 | HP430X20 | BF.12.2 | TW | II | S355J2/M_3.1_S | 3.1 | S | 430 | L | FCAW |  |  | 1.9 | 20 | 20
Bulb flat | SB-A1-BF.12 | H04-SB-A1-BF.12 | HP430X20 | BF.12.3 | FW | II | S355J2/M_3.1_S | 3.1 | S | 2111 | L | FCAW |  |  | 9.47 | 20 | 20 |  |  |  |  | BLUB FLAT TO LID PLATE
Bulb flat | SB-A1-BF.13 | H04-SB-A1-BF.13 | HP430X20 | BF.13.1 | TW | II | S355J2/M_3.1_S | 3.1 | S | 429 | L | FCAW |  |  | 2 | 20 | 20
Bulb flat | SB-A1-BF.13 | H04-SB-A1-BF.13 | HP430X20 | BF.13.2 | TW | II | S355J2/M_3.1_S | 3.1 | S | 430 | L | FCAW |  |  | 1.9 | 20 | 20
Bulb flat | SB-A1-BF.13 | H04-SB-A1-BF.13 | HP430X20 | BF.13.3 | FW | II | S355J2/M_3.1_S | 3.1 | S | 3202 | L | FCAW |  |  | 14.36 | 20 | 20 |  |  |  |  | BLUB FLAT TO LID PLATE
Bulb flat | SB-A1-BF.14 | H04-SB-A1-BF.14 | HP430X20 | BF.14.1 | TW | II | S355J2/M_3.1_S | 3.1 | S | 429 | L | FCAW |  |  | 2 | 20 | 20
Bulb flat | SB-A1-BF.14 | H04-SB-A1-BF.14 | HP430X20 | BF.14.2 | TW | II | S355J2/M_3.1_S | 3.1 | S | 430 | L | FCAW |  |  | 1.9 | 20 | 20
Bulb flat | SB-A1-BF.14 | H04-SB-A1-BF.14 | HP430X20 | BF.14.3 | FW | II | S355J2/M_3.1_S | 3.1 | S | 4103 | L | FCAW |  |  | 18.4 | 20 | 20 |  |  |  |  | BLUB FLAT TO LID PLATE
Bulb flat | SB-A1-BF.15 | H04-SB-A1-BF.15 | HP430X20 | BF.15.1 | TW | II | S355J2/M_3.1_S | 3.1 | S | 430 | L | FCAW |  |  | 1.9 | 20 | 20
Bulb flat | SB-A1-BF.15 | H04-SB-A1-BF.15 | HP430X20 | BF.15.2 | TW | II | S355J2/M_3.1_S | 3.1 | S | 430 | L | FCAW |  |  | 1.9 | 20 | 20
Bulb flat | SB-A1-BF.15 | H04-SB-A1-BF.15 | HP430X20 | BF.15.3 | FW | II | S355J2/M_3.1_S | 3.1 | S | 1873 | L | FCAW |  |  | 8.4 | 20 | 20 |  |  |  |  | BLUB FLAT TO LID PLATE
Bulb flat | SB-A1-BF.16 | H04-SB-A1-BF.16 | HP430X20 | BF.16.1 | TW | II | S355J2/M_3.1_S | 3.1 | S | 430 | L | FCAW |  |  | 1.9 | 20 | 20
Bulb flat | SB-A1-BF.16 | H04-SB-A1-BF.16 | HP430X20 | BF.16.2 | TW | II | S355J2/M_3.1_S | 3.1 | S | 430 | L | FCAW |  |  | 1.9 | 20 | 20
Bulb flat | SB-A1-BF.16 | H04-SB-A1-BF.16 | HP430X20 | BF.16.3 | FW | II | S355J2/M_3.1_S | 3.1 | S | 2845 | L | FCAW |  |  | 12.76 | 20 | 20 |  |  |  |  | BLUB FLAT TO LID PLATE
Bulb flat | SB-A1-BF.17 | H04-SB-A1-BF.17 | HP430X20 | BF.17.1 | TW | II | S355J2/M_3.1_S | 3.1 | S | 429 | L | FCAW |  |  | 2 | 20 | 20
Bulb flat | SB-A1-BF.17 | H04-SB-A1-BF.17 | HP430X20 | BF.17.2 | TW | II | S355J2/M_3.1_S | 3.1 | S | 430 | L | FCAW |  |  | 1.9 | 20 | 20
Bulb flat | SB-A1-BF.17 | H04-SB-A1-BF.17 | HP430X20 | BF.17.3 | FW | II | S355J2/M_3.1_S | 3.1 | S | 3644 | L | FCAW |  |  | 16.35 | 20 | 20 |  |  |  |  | BLUB FLAT TO LID PLATE
Bulb flat | SB-A1-BF.18 | H04-SB-A1-BF.18 | HP430X20 | BF.18.1 | TW | II | S355J2/M_3.1_S | 3.1 | S | 430 | L | FCAW |  |  | 1.9 | 20 | 20
Bulb flat | SB-A1-BF.18 | H04-SB-A1-BF.18 | HP430X20 | BF.18.2 | TW | II | S355J2/M_3.1_S | 3.1 | S | 430 | L | FCAW |  |  | 1.9 | 20 | 20
Bulb flat | SB-A1-BF.18 | H04-SB-A1-BF.18 | HP430X20 | BF.18.3 | FW | II | S355J2/M_3.1_S | 3.1 | S | 2111 | L | FCAW |  |  | 9.47 | 20 | 20 |  |  |  |  | BLUB FLAT TO LID PLATE
Bulb flat | SB-A1-BF.19 | H04-SB-A1-BF.19 | HP430X20 | BF.19.1 | TW | II | S355J2/M_3.1_S | 3.1 | S | 430 | L | FCAW |  |  | 1.9 | 20 | 20
Bulb flat | SB-A1-BF.19 | H04-SB-A1-BF.19 | HP430X20 | BF.19.2 | TW | II | S355J2/M_3.1_S | 3.1 | S | 430 | L | FCAW |  |  | 1.9 | 20 | 20
Bulb flat | SB-A1-BF.19 | H04-SB-A1-BF.19 | HP430X20 | BF.19.3 | FW | II | S355J2/M_3.1_S | 3.1 | S | 3202 | L | FCAW |  |  | 14.36 | 20 | 20 |  |  |  |  | BLUB FLAT TO LID PLATE
Bulb flat | SB-A1-BF.20 | H04-SB-A1-BF.20 | HP430X20 | BF.20.1 | TW | II | S355J2/M_3.1_S | 3.1 | S | 429 | L | FCAW |  |  | 2 | 20 | 20
Bulb flat | SB-A1-BF.20 | H04-SB-A1-BF.20 | HP430X20 | BF.20.2 | TW | II | S355J2/M_3.1_S | 3.1 | S | 430 | L | FCAW |  |  | 1.9 | 20 | 20
Bulb flat | SB-A1-BF.20 | H04-SB-A1-BF.20 | HP430X20 | BF.20.3 | FW | II | S355J2/M_3.1_S | 3.1 | S | 4103 | L | FCAW |  |  | 18.4 | 20 | 20 |  |  |  |  | BLUB FLAT TO LID PLATE
Bulb flat | SB-A1-BF.21 | H04-SB-A1-BF.21 | HP430X20 | BF.21.1 | TW | II | S355J2/M_3.1_S | 3.1 | S | 429 | L | FCAW |  |  | 2 | 20 | 20
Bulb flat | SB-A1-BF.21 | H04-SB-A1-BF.21 | HP430X20 | BF.21.2 | TW | II | S355J2/M_3.1_S | 3.1 | S | 428 | L | FCAW |  |  | 1.92 | 20 | 20
Bulb flat | SB-A1-BF.21 | H04-SB-A1-BF.21 | HP430X20 | BF.21.3 | FW | II | S355J2/M_3.1_S | 3.1 | S | 2255 | L | FCAW |  |  | 10.12 | 20 | 20 |  |  |  |  | BLUB FLAT TO LID PLATE
Bulb flat | SB-A1-BF.22 | H04-SB-A1-BF.22 | HP430X20 | BF.22.1 | TW | II | S355J2/M_3.1_S | 3.1 | S | 429 | L | FCAW |  |  | 2 | 20 | 20
Bulb flat | SB-A1-BF.22 | H04-SB-A1-BF.22 | HP430X20 | BF.22.2 | TW | II | S355J2/M_3.1_S | 3.1 | S | 430 | L | FCAW |  |  | 1.9 | 20 | 20
Bulb flat | SB-A1-BF.22 | H04-SB-A1-BF.22 | HP430X20 | BF.22.3 | FW | II | S355J2/M_3.1_S | 3.1 | S | 3414 | L | FCAW |  |  | 15.31 | 20 | 20 |  |  |  |  | BLUB FLAT TO LID PLATE
Bulb flat | SB-A1-BF.23 | H04-SB-A1-BF.23 | HP430X20 | BF.23.1 | TW | II | S355J2/M_3.1_S | 3.1 | S | 429 | L | FCAW |  |  | 2 | 20 | 20
Bulb flat | SB-A1-BF.23 | H04-SB-A1-BF.23 | HP430X20 | BF.23.2 | TW | II | S355J2/M_3.1_S | 3.1 | S | 430 | L | FCAW |  |  | 1.9 | 20 | 20
Bulb flat | SB-A1-BF.23 | H04-SB-A1-BF.23 | HP430X20 | BF.23.3 | FW | II | S355J2/M_3.1_S | 3.1 | S | 4394 | L | FCAW |  |  | 19.71 | 20 | 20 |  |  |  |  | BLUB FLAT TO LID PLATE
Bulb knee R200 | SB-A1-BF.23 | H04-SB-A1-S.13 | PL20 | S.13.1 | TW | II | S355K2+N_3.2_S | 3.2 | S | 200 | L | FCAW |  |  | 0.45 | 20 | 20 |  |  |  |  | BLUB KNEE
Bulb knee R200 | SB-A1-BF.23 | H04-SB-A1-S.13 | PL20 | S.13.2 | TW | II | S355K2+N_3.2_S | 3.2 | S | 200 | L | FCAW |  |  | 0.45 | 20 | 20 |  |  |  |  | BLUB KNEE
Bulb flat | SB-A1-BF.24 | H04-SB-A1-BF.24 | HP430X20 | BF.24.1 | TW | II | S355J2/M_3.1_S | 3.1 | S | 430 | L | FCAW |  |  | 1.9 | 20 | 20
Bulb flat | SB-A1-BF.24 | H04-SB-A1-BF.24 | HP430X20 | BF.24.2 | TW | II | S355J2/M_3.1_S | 3.1 | S | 430 | L | FCAW |  |  | 1.9 | 20 | 20
Bulb flat | SB-A1-BF.24 | H04-SB-A1-BF.24 | HP430X20 | BF.24.3 | FW | II | S355J2/M_3.1_S | 3.1 | S | 2486 | L | FCAW |  |  | 11.15 | 20 | 20 |  |  |  |  | BLUB FLAT TO LID PLATE
Bulb flat | SB-A1-BF.25 | H04-SB-A1-BF.25 | HP430X20 | BF.25.1 | TW | II | S355J2/M_3.1_S | 3.1 | S | 429 | L | FCAW |  |  | 2 | 20 | 20
Bulb flat | SB-A1-BF.25 | H04-SB-A1-BF.25 | HP430X20 | BF.25.2 | TW | II | S355J2/M_3.1_S | 3.1 | S | 430 | L | FCAW |  |  | 1.9 | 20 | 20
Bulb flat | SB-A1-BF.25 | H04-SB-A1-BF.25 | HP430X20 | BF.25.3 | FW | II | S355J2/M_3.1_S | 3.1 | S | 3761 | L | FCAW |  |  | 16.87 | 20 | 20 |  |  |  |  | BLUB FLAT TO LID PLATE
Bulb flat | SB-A1-BF.26 | H04-SB-A1-BF.26 | HP430X20 | BF.26.1 | TW | II | S355J2/M_3.1_S | 3.1 | S | 430 | L | FCAW |  |  | 1.9 | 20 | 20
Bulb flat | SB-A1-BF.26 | H04-SB-A1-BF.26 | HP430X20 | BF.26.2 | TW | II | S355J2/M_3.1_S | 3.1 | S | 430 | L | FCAW |  |  | 1.9 | 20 | 20
Bulb flat | SB-A1-BF.26 | H04-SB-A1-BF.26 | HP430X20 | BF.26.3 | FW | II | S355J2/M_3.1_S | 3.1 | S | 4856 | L | FCAW |  |  | 21.78 | 20 | 20 |  |  |  |  | BLUB FLAT TO LID PLATE
Bulb knee R200 | SB-A1-BF.26 | H04-SB-A1-S.11 | PL20 | S.11.1 | TW | II | S355K2+N_3.2_S | 3.2 | S | 200 | L | FCAW |  |  | 0.45 | 20 | 20 |  |  |  |  | BLUB KNEE
Bulb knee R200 | SB-A1-BF.26 | H04-SB-A1-S.11 | PL20 | S.11.2 | TW | II | S355K2+N_3.2_S | 3.2 | S | 200 | L | FCAW |  |  | 0.45 | 20 | 20 |  |  |  |  | BLUB KNEE
Bulb knee R300 | SB-A1-BF.26 | H04-SB-A1-S.21 | PL20 | S.21.1 | TW | II | S355K2+N_3.2_S | 3.2 | S | 300 | L | FCAW |  |  | 1.35 | 20 | 20 |  |  |  |  | BLUB KNEE
Bulb knee R300 | SB-A1-BF.26 | H04-SB-A1-S.21 | PL20 | S.21.2 | TW | II | S355K2+N_3.2_S | 3.2 | S | 300 | L | FCAW |  |  | 1.35 | 20 | 20 |  |  |  |  | BLUB KNEE
Bulb flat | SB-A1-BF.27 | H04-SB-A1-BF.27 | HP430X20 | BF.27.1 | TW | II | S355J2/M_3.1_S | 3.1 | S | 429 | L | FCAW |  |  | 2 | 20 | 20
Bulb flat | SB-A1-BF.27 | H04-SB-A1-BF.27 | HP430X20 | BF.27.2 | TW | II | S355J2/M_3.1_S | 3.1 | S | 430 | L | FCAW |  |  | 1.9 | 20 | 20
Bulb flat | SB-A1-BF.27 | H04-SB-A1-BF.27 | HP430X20 | BF.27.3 | FW | II | S355J2/M_3.1_S | 3.1 | S | 5684 | L | FCAW |  |  | 25.5 | 20 | 20 |  |  |  |  | BLUB FLAT TO LID PLATE
Bulb knee R200 | SB-A1-BF.27 | H04-SB-A1-S.9 | PL20 | S.9.1 | TW | II | S355K2+N_3.2_S | 3.2 | S | 200 | K | FCAW |  |  | 0.45 | 20 | 20 |  |  |  |  | BLUB KNEE
Bulb knee R200 | SB-A1-BF.27 | H04-SB-A1-S.9 | PL20 | S.9.2 | TW | II | S355K2+N_3.2_S | 3.2 | S | 200 | K | FCAW |  |  | 0.45 | 20 | 20 |  |  |  |  | BLUB KNEE
Bulb knee R300 | SB-A1-BF.27 | H04-SB-A1-S.17 | PL20 | S.17.1 | TW | II | S355K2+N_3.2_S | 3.2 | S | 300 | K | FCAW |  |  | 0.67 | 20 | 20 |  |  |  |  | BLUB KNEE
Bulb knee R300 | SB-A1-BF.27 | H04-SB-A1-S.17 | PL20 | S.17.2 | TW | II | S355K2+N_3.2_S | 3.2 | S | 300 | K | FCAW |  |  | 0.67 | 20 | 20 |  |  |  |  | BLUB KNEE
End plate | SB-A1.28 | H04-SB-A1-P.6 | PL50 | P.6.1 | TW | II | S355NL/ML_3.2_S | 3.2 | S | 1439 | K | FCAW |  |  | 10.09 | 20 | 20 |  |  |  |  | END PLATE TO LID PLATE
End plate | SB-A1.28 | H04-SB-A1-P.6 | PL50 | P.6.2 | TW | II | S355NL/ML_3.2_S | 3.2 | S | 150 | V | FCAW |  |  | 1.2 | 20 | 20 |  |  |  |  | END PLATE TO GIRDER FLANGE
End plate | SB-A1.28 | H04-SB-A1-P.13 | PL50 | P.13.1 | TW | II | S355NL/ML_3.2_S | 3.2 | S | 1439 | K | FCAW |  |  | 10.09 | 20 | 20 |  |  |  |  | END PLATE TO LID PLATE
End plate | SB-A1.28 | H04-SB-A1-P.13 | PL50 | P.13.2 | TW | II | S355NL/ML_3.2_S | 3.2 | S | 150 | V | FCAW |  |  | 1.2 | 20 | 20 |  |  |  |  | END PLATE TO GIRDER FLANGE
Girder web | SB-A1.28 | H04-SB-A1-PL.13 | PL70 | PL.13.1 | TW | II | S355NL/ML+Z_3.2_S | 3.2 | S | 671 | K | FCAW+SAW (TANDEM) |  | 0.3 | 9.8 | 20 | 20 |  |  |  |  | GIRDER WEB TO GIRDER FLANGE
Girder web | SB-A1.28 | H04-SB-A1-PL.13 | PL70 | PL.13.2 | TW | I | S355NL/ML+Z_3.2_S | 3.2 | S | 1229 | K | FCAW |  |  | 17.6 | 100 | 100 |  |  |  |  | GIIRDER WEB TO END PLATE
Girder web | SB-A1.28 | H04-SB-A1-PL.13 | PL70 | PL.13.3 | TW | I | S355NL/ML+Z_3.2_S | 3.2 | S | 669 | K | FCAW |  |  | 9.6 | 100 | 100
Girder web | SB-A1.28 | H04-SB-A1-PL.20 | PL70 | PL.20.1 | TW | II | S355NL/ML+Z_3.2_S | 3.2 | S | 958 | K | FCAW+SAW (TANDEM) |  | 0.4 | 14 | 20 | 20 |  |  |  |  | GIRDER WEB TO GIRDER FLANGE
Girder web | SB-A1.28 | H04-SB-A1-PL.20 | PL70 | PL.20.2 | TW | I | S355NL/ML+Z_3.2_S | 3.2 | S | 1232 | K | FCAW |  |  | 17.6 | 100 | 100 |  |  |  |  | GIIRDER WEB TO END PLATE
Girder web | SB-A1.28 | H04-SB-A1-PL.20 | PL70 | PL.20.3 | TW | I | S355NL/ML+Z_3.2_S | 3.2 | S | 800 | K | FCAW |  |  | 11.4 | 100 | 100
Girder web | SB-A1.28 | H04-SB-A1-PL.20 | PL70 | PL.20.4 | TW | II | S355NL/ML+Z_3.2_S | 3.2 | S | 150 | K | FCAW |  |  | 2.1 | 20 | 20
Girder web | SB-A1.28 | H04-SB-A1-PL.25 | PL40 | PL.25.1 | TW | II | S355NL/ML+Z_3.2_S | 3.2 | S | 3655 | K | FCAW+SAW (TANDEM) |  | 1.5 | 14.8 | 20 | 20 |  |  |  |  | GIRDER WEB TO GIRDER FLANGE
Girder web | SB-A1.28 | H04-SB-A1-PL.25 | PL40 | PL.25.2 | TW | II | S355NL/ML+Z_3.2_S | 3.2 | S | 1535 | X | FCAW+SAW (TANDEM) |  | 0.6 | 8 | 20 | 20 |  |  |  |  | GIRDER WEB TO GIRDER WEB
Girder web | SB-A1.28 | H04-SB-A1-PL.25 | PL40 | PL.25.3 | TW | II | S355NL/ML+Z_3.2_S | 3.2 | S | 1276 | X | FCAW+SAW (TANDEM) |  | 0.5 | 6.7 | 20 | 20 |  |  |  |  | GIRDER WEB TO GIRDER WEB
Girder web | SB-A1.28 | H04-SB-A1-PL.25 | PL40 | PL.25.4 | TW | I | S355NL/ML+Z_3.2_S | 3.2 | S | 131 | K | FCAW |  |  | 0.9 | 100 | 100
Girder web | SB-A1.28 | H04-SB-A1-PL.25 | PL40 | PL.25.5 | TW | II | S355NL/ML+Z_3.2_S | 3.2 | S | 3515 | K | FCAW |  |  | 18.7 | 20 | 20
Girder web | SB-A1.28 | H04-SB-A1-PL.28 | PL40 | PL.28.1 | TW | II | S355NL/ML+Z_3.2_S | 3.2 | S | 1395 | K | FCAW+SAW (TANDEM) |  | 0.6 | 5.7 | 20 | 20 |  |  |  |  | GIRDER WEB TO GIRDER FLANGE
Girder web | SB-A1.28 | H04-SB-A1-PL.28 | PL40 | PL.28.2 | TW | II | S355NL/ML+Z_3.2_S | 3.2 | S | 1535 | X | FCAW+SAW (TANDEM) |  | 0.6 | 8 | 20 | 20 |  |  |  |  | GIRDER WEB TO GIRDER WEB
Girder web | SB-A1.28 | H04-SB-A1-PL.28 | PL40 | PL.28.3 | TW | II | S355NL/ML+Z_3.2_S | 3.2 | S | 1355 | X | FCAW+SAW (TANDEM) |  | 0.5 | 7.1 | 20 | 20 |  |  |  |  | GIRDER WEB TO GIRDER WEB
Girder web | SB-A1.28 | H04-SB-A1-PL.28 | PL40 | PL.28.4 | TW | II | S355NL/ML+Z_3.2_S | 3.2 | S | 1383 | K | FCAW |  |  | 9.5 | 20 | 20
Girder web | SB-A1.28 | H04-SB-A1-PL.29 | PL60 | PL.29.1 | TW | I | S355NL/ML+Z_3.2_S | 3.2 | S | 1706 | K | FCAW |  |  | 18.5 | 100 | 100
Girder web | SB-A1.28 | H04-SB-A1-PL.29 | PL60 | PL.29.2 | TW | II | S355NL/ML+Z_3.2_S | 3.2 | S | 2192 | K | FCAW+SAW (TANDEM) |  | 0.9 | 24 | 20 | 20 |  |  |  |  | GIRDER WEB TO GIRDER FLANGE
Girder web | SB-A1.28 | H04-SB-A1-PL.29 | PL60 | PL.29.3 | TW | I | S355NL/ML+Z_3.2_S | 3.2 | S | 828 | K | FCAW |  |  | 9 | 100 | 100
Girder web | SB-A1.28 | H04-SB-A1-PL.29 | PL60 | PL.29.4 | TW | II | S355NL/ML+Z_3.2_S | 3.2 | S | 2279 | K | FCAW |  |  | 24.6 | 20 | 20
Girder web | SB-A1.28 | H04-SB-A1-PL.29 | PL60 | PL.29.5 | TW | I | S355NL/ML+Z_3.2_S | 3.2 | S | 500 | K | FCAW |  |  | 5.4 | 100 | 100
Girder web | SB-A1.28 | H04-SB-A1-PL.36 | PL60 | PL.36.1 | TW | I | S355NL/ML+Z_3.2_S | 3.2 | S | 1706 | k | FCAW |  |  | 18.5 | 100 | 100
Girder web | SB-A1.28 | H04-SB-A1-PL.36 | PL60 | PL.36.2 | TW | II | S355NL/ML+Z_3.2_S | 3.2 | S | 1202 | k | FCAW+SAW (TANDEM) |  | 0.5 | 13.2 | 20 | 20 |  |  |  |  | GIRDER WEB TO GIRDER FLANGE
Girder web | SB-A1.28 | H04-SB-A1-PL.36 | PL60 | PL.36.3 | TW | I | S355NL/ML+Z_3.2_S | 3.2 | S | 837 | k | FCAW |  |  | 9.1 | 100 | 100
Girder web | SB-A1.28 | H04-SB-A1-PL.36 | PL60 | PL.36.4 | TW | II | S355NL/ML+Z_3.2_S | 3.2 | S | 1765 | k | FCAW |  |  | 19.1 | 20 | 20
Girder web | SB-A1.28 | H04-SB-A1-PL.36 | PL60 | PL.36.5 | TW | I | S355NL/ML+Z_3.2_S | 3.2 | S | 500 | k | FCAW |  |  | 5.4 | 100 | 100
Girder flange | SB-A1.28 | H04-SB-A1-PL.42 | PL70 | PL.42.1 | TW | II | S355NL/ML_3.2_S | 3.2 | S | 1000 | V | FCAW |  |  | 14.3 | 20 | 20 |  |  |  |  | GIRDER FLANG TO RING FLANGE
Girder flange | SB-A1.28 | H04-SB-A1-PL.43 | PL70 | PL.43.1 | TW | II | S355NL/ML_3.2_S | 3.2 | S | 1000 | V | FCAW |  |  | 14.3 | 20 | 20 |  |  |  |  | GIRDER FLANG TO RING FLANGE
Lid knee | SB-A1.28 | H04-SB-A1-S.1 | PL55 | S.1.1 | TW | I | S355NL/ML_3.2_S | 3.2 | S | 890 | K | FCAW+SAW (TANDEM) |  | 0.4 | 8.3 | 100 | 100
Lid knee | SB-A1.28 | H04-SB-A1-S.8 | PL55 | S.8.1 | TW | I | S355NL/ML_3.2_S | 3.2 | S | 890 | K | FCAW+SAW (TANDEM) |  | 0.4 | 8.3 | 100 | 100
Bracket | SB-A1.28 | H04-SB-A1-S.23 | PL20 | S.23.1 | TW | II | S355K2+N_3.2_S | 3.2 | S | 450 | K | FCAW |  |  | 1.01 | 20 | 20
Bracket | SB-A1.28 | H04-SB-A1-S.23 | PL20 | S.23.2 | TW | I | S355K2+N_3.2_S | 3.2 | S | 450 | K | FCAW |  |  | 1.01 | 100 | 100
Bracket | SB-A1.28 | H04-SB-A1-S.25 | PL20 | S.25.1 | TW | II | S355K2+N_3.2_S | 3.2 | S | 450 | K | FCAW |  |  | 1.01 | 20 | 20
Bracket | SB-A1.28 | H04-SB-A1-S.25 | PL20 | S.25.2 | TW | I | S355K2+N_3.2_S | 3.2 | S | 450 | K | FCAW |  |  | 1.01 | 100 | 100
Bracket | SB-A1.28 | H04-SB-A1-S.36 | PL20 | S.36.1 | TW | II | S355K2+N_3.2_S | 3.2 | S | 450 | K | FCAW |  |  | 1.01 | 20 | 20
Bracket | SB-A1.28 | H04-SB-A1-S.36 | PL20 | S.36.2 | TW | I | S355K2+N_3.2_S | 3.2 | S | 450 | K | FCAW |  |  | 1.01 | 100 | 100
Bracket | SB-A1.28 | H04-SB-A1-S.38 | PL20 | S.38.1 | TW | II | S355K2+N_3.2_S | 3.2 | S | 450 | K | FCAW |  |  | 1.01 | 20 | 20
Bracket | SB-A1.28 | H04-SB-A1-S.38 | PL20 | S.38.2 | TW | I | S355K2+N_3.2_S | 3.2 | S | 450 | K | FCAW |  |  | 1.01 | 100 | 100
End plate | SB-A1.29 | H04-SB-A1-P.8 | PL50 | P.8.1 | TW | II | S355NL/ML_3.2_S | 3.2 | S | 1439 | K | FCAW |  |  | 10.09 | 20 | 20 |  |  |  |  | END PLATE TO LID PLATE
End plate | SB-A1.29 | H04-SB-A1-P.8 | PL50 | P.8.2 | TW | II | S355NL/ML_3.2_S | 3.2 | S | 150 | V | FCAW |  |  | 1.2 | 20 | 20 |  |  |  |  | END PLATE TO GIRDER FLANGE
End plate | SB-A1.29 | H04-SB-A1-P.11 | PL50 | P.11.1 | TW | II | S355NL/ML_3.2_S | 3.2 | S | 1439 | K | FCAW |  |  | 10.09 | 20 | 20 |  |  |  |  | END PLATE TO LID PLATE
End plate | SB-A1.29 | H04-SB-A1-P.11 | PL50 | P.11.2 | TW | II | S355NL/ML_3.2_S | 3.2 | S | 229 | V | FCAW |  |  | 1.8 | 20 | 20 |  |  |  |  | END PLATE TO GIRDER FLANGE
Girder web | SB-A1.29 | H04-SB-A1-PL.16 | PL70 | PL.16.1 | TW | II | S355NL/ML+Z_3.2_S | 3.2 | S | 583 | K | FCAW+SAW (TANDEM) |  | 0.2 | 8.5 | 20 | 20 |  |  |  |  | GIRDER WEB TO GIRDER FLANGE
Girder web | SB-A1.29 | H04-SB-A1-PL.16 | PL70 | PL.16.2 | TW | I | S355NL/ML+Z_3.2_S | 3.2 | S | 1230 | K | FCAW |  |  | 17.6 | 100 | 100 |  |  |  |  | GIIRDER WEB TO END PLATE
Girder web | SB-A1.29 | H04-SB-A1-PL.16 | PL70 | PL.16.3 | TW | I | S355NL/ML+Z_3.2_S | 3.2 | S | 580 | K | FCAW |  |  | 8.3 | 100 | 100
Girder web | SB-A1.29 | H04-SB-A1-PL.17 | PL70 | PL.17.1 | TW | II | S355NL/ML+Z_3.2_S | 3.2 | S | 788 | K | FCAW+SAW (TANDEM) |  | 0.3 | 11.6 | 20 | 20 |  |  |  |  | GIRDER WEB TO GIRDER FLANGE
Girder web | SB-A1.29 | H04-SB-A1-PL.17 | PL70 | PL.17.2 | TW | I | S355NL/ML+Z_3.2_S | 3.2 | S | 1229 | K | FCAW |  |  | 17.6 | 100 | 100 |  |  |  |  | GIIRDER WEB TO END PLATE
Girder web | SB-A1.29 | H04-SB-A1-PL.17 | PL70 | PL.17.3 | TW | I | S355NL/ML+Z_3.2_S | 3.2 | S | 785 | K | FCAW |  |  | 11.2 | 100 | 100
Girder web | SB-A1.29 | H04-SB-A1-PL.21 | PL40 | PL.21.1 | TW | II | S355NL/ML+Z_3.2_S | 3.2 | S | 2529 | K | FCAW+SAW (TANDEM) |  | 1 | 10.2 | 20 | 20 |  |  |  |  | GIRDER WEB TO GIRDER FLANGE
Girder web | SB-A1.29 | H04-SB-A1-PL.21 | PL40 | PL.21.2 | TW | II | S355NL/ML+Z_3.2_S | 3.2 | S | 1506 | X | FCAW+SAW (TANDEM) |  | 0.6 | 7.9 | 20 | 20 |  |  |  |  | GIRDER WEB TO GIRDER WEB
Girder web | SB-A1.29 | H04-SB-A1-PL.21 | PL40 | PL.21.3 | TW | II | S355NL/ML+Z_3.2_S | 3.2 | S | 1295 | X | FCAW+SAW (TANDEM) |  | 0.5 | 6.8 | 20 | 20 |  |  |  |  | GIRDER WEB TO GIRDER WEB
Girder web | SB-A1.29 | H04-SB-A1-PL.21 | PL40 | PL.21.4 | TW | II | S355NL/ML+Z_3.2_S | 3.2 | S | 2520 | K | FCAW |  |  | 13.4 | 20 | 20
Girder web | SB-A1.29 | H04-SB-A1-PL.24 | PL40 | PL.24.1 | TW | II | S355NL/ML+Z_3.2_S | 3.2 | S | 2004 | K | FCAW+SAW (TANDEM) |  | 0.8 | 8.1 | 20 | 20 |  |  |  |  | GIRDER WEB TO GIRDER FLANGE
Girder web | SB-A1.29 | H04-SB-A1-PL.24 | PL40 | PL.24.2 | TW | II | S355NL/ML+Z_3.2_S | 3.2 | S | 1508 | X | FCAW+SAW (TANDEM) |  | 0.6 | 7.9 | 20 | 20 |  |  |  |  | GIRDER WEB TO GIRDER WEB
Girder web | SB-A1.29 | H04-SB-A1-PL.24 | PL40 | PL.24.3 | TW | II | S355NL/ML+Z_3.2_S | 3.2 | S | 1293 | X | FCAW+SAW (TANDEM) |  | 0.5 | 6.8 | 20 | 20 |  |  |  |  | GIRDER WEB TO GIRDER WEB
Girder web | SB-A1.29 | H04-SB-A1-PL.24 | PL40 | PL.24.4 | TW | I | S355NL/ML+Z_3.2_S | 3.2 | S | 220 | K | FCAW |  |  | 1.5 | 100 | 100
Girder web | SB-A1.29 | H04-SB-A1-PL.24 | PL40 | PL.24.5 | TW | II | S355NL/ML+Z_3.2_S | 3.2 | S | 1772 | K | FCAW |  |  | 9.4 | 20 | 20
Girder web | SB-A1.29 | H04-SB-A1-PL.31 | PL60 | PL.31.1 | TW | I | S355NL/ML+Z_3.2_S | 3.2 | S | 1691 | K | FCAW |  |  | 18.3 | 100 | 100
Girder web | SB-A1.29 | H04-SB-A1-PL.31 | PL60 | PL.31.2 | TW | II | S355NL/ML+Z_3.2_S | 3.2 | S | 2200 | K | FCAW+SAW (TANDEM) |  | 0.9 | 24.5 | 20 | 20 |  |  |  |  | GIRDER WEB TO GIRDER FLANGE
Girder web | SB-A1.29 | H04-SB-A1-PL.31 | PL60 | PL.31.3 | TW | I | S355NL/ML+Z_3.2_S | 3.2 | S | 837 | K | FCAW |  |  | 9.1 | 100 | 100
Girder web | SB-A1.29 | H04-SB-A1-PL.31 | PL60 | PL.31.4 | TW | II | S355NL/ML+Z_3.2_S | 3.2 | S | 2458 | K | FCAW |  |  | 26.6 | 20 | 20
Girder web | SB-A1.29 | H04-SB-A1-PL.31 | PL60 | PL.31.5 | TW | I | S355NL/ML+Z_3.2_S | 3.2 | S | 500 | K | FCAW |  |  | 5.4 | 100 | 100
Girder web | SB-A1.29 | H04-SB-A1-PL.34 | PL60 | PL.34.1 | TW | I | S355NL/ML+Z_3.2_S | 3.2 | S | 1695 | K | FCAW |  |  | 18.3 | 100 | 100
Girder web | SB-A1.29 | H04-SB-A1-PL.34 | PL60 | PL.34.2 | TW | II | S355NL/ML+Z_3.2_S | 3.2 | S | 1701 | K | FCAW+SAW (TANDEM) |  | 0.7 | 18.7 | 20 | 20 |  |  |  |  | GIRDER WEB TO GIRDER FLANGE
Girder web | SB-A1.29 | H04-SB-A1-PL.34 | PL60 | PL.34.3 | TW | I | S355NL/ML+Z_3.2_S | 3.2 | S | 837 | K | FCAW |  |  | 9.1 | 100 | 100
Girder web | SB-A1.29 | H04-SB-A1-PL.34 | PL60 | PL.34.4 | TW | I | S355NL/ML+Z_3.2_S | 3.2 | S | 500 | K | FCAW |  |  | 5.4 | 100 | 100
Girder web | SB-A1.29 | H04-SB-A1-PL.34 | PL60 | PL.34.5 | TW | II | S355NL/ML+Z_3.2_S | 3.2 | S | 2153 | K | FCAW |  |  | 23.3 | 20 | 20
Girder flange | SB-A1.29 | H04-SB-A1-PL.37 | PL70 | PL.37.1 | TW | II | S355NL/ML_3.2_S | 3.2 | S | 1000 | V | FCAW |  |  | 14.3 | 20 | 20 |  |  |  |  | GIRDER FLANG TO RING FLANGE
Girder flange | SB-A1.29 | H04-SB-A1-PL.40 | PL70 | PL.40.1 | TW | II | S355NL/ML_3.2_S | 3.2 | S | 1000 | V | FCAW |  |  | 14.3 | 20 | 20 |  |  |  |  | GIRDER FLANG TO RING FLANGE
Lid knee | SB-A1.29 | H04-SB-A1-S.3 | PL55 | S.3.1 | TW | I | S355NL/ML_3.2_S | 3.2 | S | 890 | K | FCAW+SAW (TANDEM) |  | 0.4 | 8.3 | 100 | 100
Lid knee | SB-A1.29 | H04-SB-A1-S.6 | PL55 | S.6.1 | TW | I | S355NL/ML_3.2_S | 3.2 | S | 890 | K | FCAW+SAW (TANDEM) |  | 0.4 | 8.3 | 100 | 100
Bracket | SB-A1.29 | H04-SB-A1-S.27 | PL20 | S.27.1 | TW | II | S355K2+N_3.2_S | 3.2 | S | 450 | K | FCAW |  |  | 1.01 | 20 | 20
Bracket | SB-A1.29 | H04-SB-A1-S.27 | PL20 | S.27.2 | TW | I | S355K2+N_3.2_S | 3.2 | S | 450 | V | FCAW |  |  | 0.8 | 100 | 100
Bracket | SB-A1.29 | H04-SB-A1-S.29 | PL20 | S.29.1 | TW | II | S355K2+N_3.2_S | 3.2 | S | 450 | K | FCAW |  |  | 1.01 | 20 | 20
Bracket | SB-A1.29 | H04-SB-A1-S.29 | PL20 | S.29.2 | TW | I | S355K2+N_3.2_S | 3.2 | S | 450 | V | FCAW |  |  | 0.8 | 100 | 100
Bracket | SB-A1.29 | H04-SB-A1-S.32 | PL20 | S.32.1 | TW | II | S355K2+N_3.2_S | 3.2 | S | 450 | K | FCAW |  |  | 1.01 | 20 | 20
Bracket | SB-A1.29 | H04-SB-A1-S.32 | PL20 | S.32.2 | TW | I | S355K2+N_3.2_S | 3.2 | S | 450 | V | FCAW |  |  | 0.8 | 100 | 100
Bracket | SB-A1.29 | H04-SB-A1-S.34 | PL20 | S.34.1 | TW | II | S355K2+N_3.2_S | 3.2 | S | 450 | K | FCAW |  |  | 1.01 | 20 | 20
Bracket | SB-A1.29 | H04-SB-A1-S.34 | PL20 | S.34.2 | TW | I | S355K2+N_3.2_S | 3.2 | S | 450 | V | FCAW |  |  | 0.8 | 100 | 100
End plate | SB-A1.30 | H04-SB-A1-P.9 | PL50 | P.9.1 | TW | II | S355NL/ML_3.2_S | 3.2 | S | 1439 | k | FCAW |  |  | 10.09 | 20 | 20 |  |  |  |  | END PLATE TO LID PLATE
End plate | SB-A1.30 | H04-SB-A1-P.9 | PL50 | P.9.2 | TW | II | S355NL/ML_3.2_S | 3.2 | S | 150 | v | FCAW |  |  | 1.2 | 20 | 20 |  |  |  |  | END PLATE TO GIRDER FLANGE
End plate | SB-A1.30 | H04-SB-A1-P.10 | PL50 | P.10.1 | TW | II | S355NL/ML_3.2_S | 3.2 | S | 1439 | k | FCAW |  |  | 10.09 | 20 | 20 |  |  |  |  | END PLATE TO LID PLATE
End plate | SB-A1.30 | H04-SB-A1-P.10 | PL50 | P.10.2 | TW | II | S355NL/ML_3.2_S | 3.2 | S | 229 | v | FCAW |  |  | 1.8 | 20 | 20 |  |  |  |  | END PLATE TO GIRDER FLANGE
Girder web | SB-A1.30 | H04-SB-A1-PL.15 | PL70 | P.15.1 | TW | II | S355NL/ML+Z_3.2_S | 3.2 | S | 583 | K | FCAW+SAW (TANDEM) |  | 0.2 | 8.5 | 20 | 20 |  |  |  |  | GIRDER WEB TO GIRDER FLANGE
Girder web | SB-A1.30 | H04-SB-A1-PL.15 | PL70 | P.15.2 | TW | I | S355NL/ML+Z_3.2_S | 3.2 | S | 1230 | K | FCAW |  |  | 17.6 | 100 | 100 |  |  |  |  | GIIRDER WEB TO END PLATE
Girder web | SB-A1.30 | H04-SB-A1-PL.15 | PL70 | P.15.3 | TW | I | S355NL/ML+Z_3.2_S | 3.2 | S | 580 | K | FCAW |  |  | 8.3 | 100 | 100
Girder web | SB-A1.30 | H04-SB-A1-PL.18 | PL70 | P.18.1 | TW | II | S355NL/ML+Z_3.2_S | 3.2 | S | 788 | K | FCAW+SAW (TANDEM) |  | 0.3 | 11.6 | 20 | 20 |  |  |  |  | GIRDER WEB TO GIRDER FLANGE
Girder web | SB-A1.30 | H04-SB-A1-PL.18 | PL70 | P.18.2 | TW | I | S355NL/ML+Z_3.2_S | 3.2 | S | 1229 | K | FCAW |  |  | 17.6 | 100 | 100 |  |  |  |  | GIIRDER WEB TO END PLATE
Girder web | SB-A1.30 | H04-SB-A1-PL.18 | PL70 | P.18.3 | TW | I | S355NL/ML+Z_3.2_S | 3.2 | S | 785 | K | FCAW |  |  | 11.2 | 100 | 100
Girder web | SB-A1.30 | H04-SB-A1-PL.22 | PL40 | P.22.1 | TW | II | S355NL/ML+Z_3.2_S | 3.2 | S | 2529 | K | FCAW+SAW (TANDEM) |  | 1 | 10.2 | 20 | 20 |  |  |  |  | GIRDER WEB TO GIRDER FLANGE
Girder web | SB-A1.30 | H04-SB-A1-PL.22 | PL40 | P.22.2 | TW | II | S355NL/ML+Z_3.2_S | 3.2 | S | 1506 | X | FCAW+SAW (TANDEM) |  | 0.6 | 7.9 | 20 | 20 |  |  |  |  | GIRDER WEB TO GIRDER WEB
Girder web | SB-A1.30 | H04-SB-A1-PL.22 | PL40 | P.22.3 | TW | II | S355NL/ML+Z_3.2_S | 3.2 | S | 1295 | X | FCAW+SAW (TANDEM) |  | 0.5 | 6.8 | 20 | 20 |  |  |  |  | GIRDER WEB TO GIRDER WEB
Girder web | SB-A1.30 | H04-SB-A1-PL.22 | PL40 | P.22.4 | TW | II | S355NL/ML+Z_3.2_S | 3.2 | S | 2520 | K | FCAW |  |  | 13.4 | 20 | 20
Girder web | SB-A1.30 | H04-SB-A1-PL.23 | PL40 | P.23.1 | TW | II | S355NL/ML+Z_3.2_S | 3.2 | S | 2004 | K | FCAW+SAW (TANDEM) |  | 0.8 | 8.1 | 20 | 20 |  |  |  |  | GIRDER WEB TO GIRDER FLANGE
Girder web | SB-A1.30 | H04-SB-A1-PL.23 | PL40 | P.23.2 | TW | II | S355NL/ML+Z_3.2_S | 3.2 | S | 1508 | X | FCAW+SAW (TANDEM) |  | 0.6 | 7.9 | 20 | 20 |  |  |  |  | GIRDER WEB TO GIRDER WEB
Girder web | SB-A1.30 | H04-SB-A1-PL.23 | PL40 | P.23.3 | TW | II | S355NL/ML+Z_3.2_S | 3.2 | S | 1293 | X | FCAW+SAW (TANDEM) |  | 0.5 | 6.8 | 20 | 20 |  |  |  |  | GIRDER WEB TO GIRDER WEB
Girder web | SB-A1.30 | H04-SB-A1-PL.23 | PL40 | P.23.4 | TW | I | S355NL/ML+Z_3.2_S | 3.2 | S | 220 | K | FCAW |  |  | 1.5 | 100 | 100
Girder web | SB-A1.30 | H04-SB-A1-PL.23 | PL40 | P.23.5 | TW | II | S355NL/ML+Z_3.2_S | 3.2 | S | 1772 | K | FCAW |  |  | 9.4 | 20 | 20
Girder web | SB-A1.30 | H04-SB-A1-PL.32 | PL60 | P.32.1 | TW | I | S355NL/ML+Z_3.2_S | 3.2 | S | 1691 | K | FCAW |  |  | 18.3 | 100 | 100
Girder web | SB-A1.30 | H04-SB-A1-PL.32 | PL60 | P.32.2 | TW | II | S355NL/ML+Z_3.2_S | 3.2 | S | 2200 | K | FCAW+SAW (TANDEM) |  | 0.9 | 24.5 | 20 | 20 |  |  |  |  | GIRDER WEB TO GIRDER FLANGE
Girder web | SB-A1.30 | H04-SB-A1-PL.32 | PL60 | P.32.3 | TW | I | S355NL/ML+Z_3.2_S | 3.2 | S | 837 | K | FCAW |  |  | 9.1 | 100 | 100
Girder web | SB-A1.30 | H04-SB-A1-PL.32 | PL60 | P.32.4 | TW | II | S355NL/ML+Z_3.2_S | 3.2 | S | 2458 | K | FCAW |  |  | 26.6 | 20 | 20
Girder web | SB-A1.30 | H04-SB-A1-PL.32 | PL60 | P.32.5 | TW | I | S355NL/ML+Z_3.2_S | 3.2 | S | 500 | K | FCAW |  |  | 5.4 | 100 | 100
Girder web | SB-A1.30 | H04-SB-A1-PL.33 | PL60 | P.33.1 | TW | I | S355NL/ML+Z_3.2_S | 3.2 | S | 1695 | K | FCAW |  |  | 18.3 | 100 | 100
Girder web | SB-A1.30 | H04-SB-A1-PL.33 | PL60 | P.33.2 | TW | II | S355NL/ML+Z_3.2_S | 3.2 | S | 1701 | K | FCAW+SAW (TANDEM) |  | 0.7 | 18.7 | 20 | 20 |  |  |  |  | GIRDER WEB TO GIRDER FLANGE
Girder web | SB-A1.30 | H04-SB-A1-PL.33 | PL60 | P.33.3 | TW | I | S355NL/ML+Z_3.2_S | 3.2 | S | 837 | K | FCAW |  |  | 9.1 | 100 | 100
Girder web | SB-A1.30 | H04-SB-A1-PL.33 | PL60 | P.33.4 | TW | II | S355NL/ML+Z_3.2_S | 3.2 | S | 2153 | K | FCAW |  |  | 23.3 | 20 | 20
Girder web | SB-A1.30 | H04-SB-A1-PL.33 | PL60 | P.33.5 | TW | I | S355NL/ML+Z_3.2_S | 3.2 | S | 500 | K | FCAW |  |  | 5.4 | 100 | 100
Girder flange | SB-A1.30 | H04-SB-A1-PL.38 | PL70 | P.38.1 | TW | II | S355NL/ML_3.2_S | 3.2 | S | 1000 | V | FCAW |  |  | 14.3 | 20 | 20 |  |  |  |  | GIRDER FLANG TO RING FLANGE
Girder flange | SB-A1.30 | H04-SB-A1-PL.39 | PL70 | P.39.1 | TW | II | S355NL/ML_3.2_S | 3.2 | S | 1000 | V | FCAW |  |  | 14.3 | 20 | 20 |  |  |  |  | GIRDER FLANG TO RING FLANGE
Lid knee | SB-A1.30 | H04-SB-A1-S4 | PL55 | S.4.1 | TW | I | S355NL/ML_3.2_S | 3.2 | S | 890 | K | FCAW+SAW (TANDEM) |  | 0.4 | 8.3 | 100 | 100
Lid knee | SB-A1.30 | H04-SB-A1-S5 | PL55 | S.5.1 | TW | I | S355NL/ML_3.2_S | 3.2 | S | 891 | K | FCAW+SAW |  | 0.4 | 8.3 | 100 | 100
Bracket | SB-A1.30 | H04-SB-A1-S28 | PL20 | S.28.1 | TW | II | S355K2+N_3.2_S | 3.2 | S | 450 | K | FCAW |  |  | 1.01 | 20 | 20
Bracket | SB-A1.30 | H04-SB-A1-S28 | PL20 | S.28.2 | TW | I | S355K2+N_3.2_S | 3.2 | S | 450 | V | FCAW |  |  | 0.8 | 100 | 100
Bracket | SB-A1.30 | H04-SB-A1-S30 | PL20 | S.30.1 | TW | II | S355K2+N_3.2_S | 3.2 | S | 450 | K | FCAW |  |  | 1.01 | 20 | 20
Bracket | SB-A1.30 | H04-SB-A1-S30 | PL20 | S.30.2 | TW | I | S355K2+N_3.2_S | 3.2 | S | 450 | V | FCAW |  |  | 0.8 | 100 | 100
Bracket | SB-A1.30 | H04-SB-A1-S31 | PL20 | S.31.1 | TW | II | S355K2+N_3.2_S | 3.2 | S | 450 | K | FCAW |  |  | 1.01 | 20 | 20
Bracket | SB-A1.30 | H04-SB-A1-S31 | PL20 | S.31.2 | TW | I | S355K2+N_3.2_S | 3.2 | S | 450 | V | FCAW |  |  | 0.8 | 100 | 100
Bracket | SB-A1.30 | H04-SB-A1-S33 | PL20 | S.33.1 | TW | II | S355K2+N_3.2_S | 3.2 | S | 450 | K | FCAW |  |  | 1.01 | 20 | 20
Bracket | SB-A1.30 | H04-SB-A1-S33 | PL20 | S.33.2 | TW | I | S355K2+N_3.2_S | 3.2 | S | 450 | V | FCAW |  |  | 0.8 | 100 | 100
End plate | SB-A1.31 | H04-SB-A1-P.7 | PL50 | P.7.1 | TW | II | S355NL/ML_3.2_S | 3.2 | S | 1439 | K | FCAW |  |  | 10.09 | 20 | 20 |  |  |  |  | END PLATE TO LID PLATE
End plate | SB-A1.31 | H04-SB-A1-P.7 | PL50 | P.7.2 | TW | II | S355NL/ML_3.2_S | 3.2 | S | 150 | V | FCAW |  |  | 1.2 | 20 | 20 |  |  |  |  | END PLATE TO GIRDER FLANGE
End plate | SB-A1.31 | H04-SB-A1-P.12 | PL50 | P.12.1 | TW | II | S355NL/ML_3.2_S | 3.2 | S | 1439 | K | FCAW |  |  | 10.09 | 20 | 20 |  |  |  |  | END PLATE TO LID PLATE
End plate | SB-A1.31 | H04-SB-A1-P.12 | PL50 | P.12.2 | TW | II | S355NL/ML_3.2_S | 3.2 | S | 150 | V | FCAW |  |  | 1.2 | 20 | 20 |  |  |  |  | END PLATE TO GIRDER FLANGE
Girder web | SB-A1.31 | H04-SB-A1-PL.14 | PL70 | PL.14.1 | TW | II | S355NL/ML+Z_3.2_S | 3.2 | S | 671 | K | FCAW+SAW (TANDEM) |  | 0.3 | 9.8 | 20 | 20 |  |  |  |  | GIRDER WEB TO GIRDER FLANGE
Girder web | SB-A1.31 | H04-SB-A1-PL.14 | PL70 | PL.14.2 | TW | I | S355NL/ML+Z_3.2_S | 3.2 | S | 1229 | K | FCAW |  |  | 17.6 | 100 | 100 |  |  |  |  | GIIRDER WEB TO END PLATE
Girder web | SB-A1.31 | H04-SB-A1-PL.14 | PL70 | PL.14.3 | TW | I | S355NL/ML+Z_3.2_S | 3.2 | S | 669 | K | FCAW |  |  | 9.6 | 100 | 100
Girder web | SB-A1.31 | H04-SB-A1-PL.19 | PL70 | PL.19.1 | TW | II | S355NL/ML+Z_3.2_S | 3.2 | S | 958 | K | FCAW+SAW (TANDEM) |  | 0.4 | 14 | 20 | 20 |  |  |  |  | GIRDER WEB TO GIRDER FLANGE
Girder web | SB-A1.31 | H04-SB-A1-PL.19 | PL70 | PL.19.2 | TW | I | S355NL/ML+Z_3.2_S | 3.2 | S | 1232 | K | FCAW |  |  | 17.6 | 100 | 100 |  |  |  |  | GIIRDER WEB TO END PLATE
Girder web | SB-A1.31 | H04-SB-A1-PL.19 | PL70 | PL.19.3 | TW | I | S355NL/ML+Z_3.2_S | 3.2 | S | 800 | K | FCAW |  |  | 11.4 | 100 | 100
Girder web | SB-A1.31 | H04-SB-A1-PL.19 | PL70 | PL.19.4 | TW | II | S355NL/ML+Z_3.2_S | 3.2 | S | 150 | K | FCAW |  |  | 2.1 | 20 | 20
Girder web | SB-A1.31 | H04-SB-A1-PL.26 | PL40 | PL.26.1 | TW | II | S355NL/ML+Z_3.2_S | 3.2 | S | 3655 | K | FCAW+SAW (TANDEM) |  | 1.5 | 14.8 | 20 | 20 |  |  |  |  | GIRDER WEB TO GIRDER FLANGE
Girder web | SB-A1.31 | H04-SB-A1-PL.26 | PL40 | PL.26.2 | TW | II | S355NL/ML+Z_3.2_S | 3.2 | S | 1535 | X | FCAW+SAW (TANDEM) |  | 0.6 | 8 | 20 | 20 |  |  |  |  | GIRDER WEB TO GIRDER WEB
Girder web | SB-A1.31 | H04-SB-A1-PL.26 | PL40 | PL.26.3 | TW | II | S355NL/ML+Z_3.2_S | 3.2 | S | 1276 | X | FCAW+SAW (TANDEM) |  | 0.5 | 6.7 | 20 | 20 |  |  |  |  | GIRDER WEB TO GIRDER WEB
Girder web | SB-A1.31 | H04-SB-A1-PL.26 | PL40 | PL.26.4 | TW | I | S355NL/ML+Z_3.2_S | 3.2 | S | 131 | K | FCAW |  |  | 0.9 | 100 | 100
Girder web | SB-A1.31 | H04-SB-A1-PL.26 | PL40 | PL.26.5 | TW | II | S355NL/ML+Z_3.2_S | 3.2 | S | 3515 | K | FCAW |  |  | 18.7 | 20 | 20
Girder web | SB-A1.31 | H04-SB-A1-PL.27 | PL40 | PL.27.1 | TW | II | S355NL/ML+Z_3.2_S | 3.2 | S | 1395 | K | FCAW+SAW (TANDEM) |  | 0.6 | 5.7 | 20 | 20 |  |  |  |  | GIRDER WEB TO GIRDER FLANGE
Girder web | SB-A1.31 | H04-SB-A1-PL.27 | PL40 | PL.27.2 | TW | II | S355NL/ML+Z_3.2_S | 3.2 | S | 1535 | X | FCAW+SAW (TANDEM) |  | 0.6 | 8 | 20 | 20 |  |  |  |  | GIRDER WEB TO GIRDER WEB
Girder web | SB-A1.31 | H04-SB-A1-PL.27 | PL40 | PL.27.3 | TW | II | S355NL/ML+Z_3.2_S | 3.2 | S | 1355 | X | FCAW+SAW (TANDEM) |  | 0.5 | 7.1 | 20 | 20 |  |  |  |  | GIRDER WEB TO GIRDER WEB
Girder web | SB-A1.31 | H04-SB-A1-PL.27 | PL40 | PL.27.4 | TW | II | S355NL/ML+Z_3.2_S | 3.2 | S | 1383 | K | FCAW |  |  | 9.5 | 20 | 20
Girder web | SB-A1.31 | H04-SB-A1-PL.30 | PL60 | PL.30.1 | TW | I | S355NL/ML+Z_3.2_S | 3.2 | S | 1706 | K | FCAW |  |  | 18.5 | 100 | 100
Girder web | SB-A1.31 | H04-SB-A1-PL.30 | PL60 | PL.30.2 | TW | II | S355NL/ML+Z_3.2_S | 3.2 | S | 2192 | K | FCAW+SAW (TANDEM) |  | 0.9 | 24.5 | 20 | 20 |  |  |  |  | GIRDER WEB TO GIRDER FLANGE
Girder web | SB-A1.31 | H04-SB-A1-PL.30 | PL60 | PL.30.3 | TW | I | S355NL/ML+Z_3.2_S | 3.2 | S | 828 | K | FCAW |  |  | 9 | 100 | 100
Girder web | SB-A1.31 | H04-SB-A1-PL.30 | PL60 | PL.30.4 | TW | I | S355NL/ML+Z_3.2_S | 3.2 | S | 500 | K | FCAW |  |  | 5.4 | 100 | 100
Girder web | SB-A1.31 | H04-SB-A1-PL.30 | PL60 | PL.30.5 | TW | II | S355NL/ML+Z_3.2_S | 3.2 | S | 2279 | K | FCAW |  |  | 24.6 | 20 | 20
Girder web | SB-A1.31 | H04-SB-A1-PL.35 | PL60 | PL.35.1 | TW | I | S355NL/ML+Z_3.2_S | 3.2 | S | 1706 | K | FCAW |  |  | 18.5 | 100 | 100
Girder web | SB-A1.31 | H04-SB-A1-PL.35 | PL60 | PL.35.2 | TW | II | S355NL/ML+Z_3.2_S | 3.2 | S | 1202 | K | FCAW+SAW (TANDEM) |  | 0.5 | 13.2 | 20 | 20 |  |  |  |  | GIRDER WEB TO GIRDER FLANGE
Girder web | SB-A1.31 | H04-SB-A1-PL.35 | PL60 | PL.35.3 | TW | I | S355NL/ML+Z_3.2_S | 3.2 | S | 837 | K | FCAW |  |  | 9.1 | 100 | 100
Girder web | SB-A1.31 | H04-SB-A1-PL.35 | PL60 | PL.35.4 | TW | II | S355NL/ML+Z_3.2_S | 3.2 | S | 1765 | K | FCAW |  |  | 19.1 | 20 | 20
Girder web | SB-A1.31 | H04-SB-A1-PL.35 | PL60 | PL.35.5 | TW | I | S355NL/ML+Z_3.2_S | 3.2 | S | 500 | K | FCAW |  |  | 5.4 | 100 | 100
Girder flange | SB-A1.31 | H04-SB-A1-PL.41 | PL70 | PL.41.1 | TW | II | S355NL/ML_3.2_S | 3.2 | S | 1000 | V | FCAW |  |  | 14.3 | 20 | 20 |  |  |  |  | GIRDER FLANG TO RING FLANGE
Girder flange | SB-A1.31 | H04-SB-A1-PL.44 | PL70 | PL.44.1 | TW | II | S355NL/ML_3.2_S | 3.2 | S | 1000 | V | FCAW |  |  | 14.3 | 20 | 20 |  |  |  |  | GIRDER FLANG TO RING FLANGE
Lid knee | SB-A1.31 | H04-SB-A1-S.2 | PL55 | S.2.1 | TW | I | S355NL/ML_3.2_S | 3.2 | S | 890 | K | FCAW+SAW (TANDEM) |  | 0.4 | 8.3 | 100 | 100
Lid knee | SB-A1.31 | H04-SB-A1-S.7 | PL55 | S.7.1 | TW | I | S355NL/ML_3.2_S | 3.2 | S | 890 | K | FCAW+SAW (TANDEM) |  | 0.4 | 8.3 | 100 | 100
Bracket | SB-A1.31 | H04-SB-A1-S.24 | PL20 | S.24.1 | TW | II | S355K2+N_3.2_S | 3.2 | S | 450 | K | FCAW |  |  | 1.01 | 20 | 20
Bracket | SB-A1.31 | H04-SB-A1-S.24 | PL20 | S.24.2 | TW | I | S355K2+N_3.2_S | 3.2 | S | 450 | V | FCAW |  |  | 0.8 | 100 | 100
Bracket | SB-A1.31 | H04-SB-A1-S.26 | PL20 | S.26.1 | TW | II | S355K2+N_3.2_S | 3.2 | S | 450 | K | FCAW |  |  | 1.01 | 20 | 20
Bracket | SB-A1.31 | H04-SB-A1-S.26 | PL20 | S.26.2 | TW | I | S355K2+N_3.2_S | 3.2 | S | 450 | V | FCAW |  |  | 0.8 | 100 | 100
Bracket | SB-A1.31 | H04-SB-A1-S.35 | PL20 | S.35.1 | TW | II | S355K2+N_3.2_S | 3.2 | S | 450 | K | FCAW |  |  | 1.01 | 20 | 20
Bracket | SB-A1.31 | H04-SB-A1-S.35 | PL20 | S.35.2 | TW | I | S355K2+N_3.2_S | 3.2 | S | 450 | V | FCAW |  |  | 0.8 | 100 | 100
Bracket | SB-A1.31 | H04-SB-A1-S.37 | PL20 | S.37.1 | TW | II | S355K2+N_3.2_S | 3.2 | S | 450 | K | FCAW |  |  | 1.01 | 20 | 20
Bracket | SB-A1.31 | H04-SB-A1-S.37 | PL20 | S.37.2 | TW | I | S355K2+N_3.2_S | 3.2 | S | 450 | V | FCAW |  |  | 0.8 | 100 | 100
Skirt | SB-A1.32 | H04-SB-A1-P.1.1 | PL45 | P.1.1.1 | BW | II | S355NL/ML_3.1_1 | 3.1 | 1 | 2840 | X | FCAW+EGW |  | 8.7 | 15.2 | 20 | 20 |  |  |  |  | VERTICAL SKIRT TO SKIRT
Skirt | SB-A1.32 | H04-SB-A1-P.1.1 | PL45 | P.1.1.2 | BW | II | S355NL/ML_3.1_1 | 3.1 | 1 | 43831 | X | FCAW+ SAW TANDEM |  | 17.7 | 284 | 20 | 20 |  |  |  |  | HORIZONTAL SKIRT TO SKIRT
Skirt | SB-A1.32 | H04-SB-A1-P.1.2 | PL45 | P.1.2.1 | BW | II | S355NL/ML_3.1_1 | 3.1 | 1 | 2840 | X | FCAW+EGW |  | 8.7 | 15.2 | 20 | 20 |  |  |  |  | VERTICAL SKIRT TO SKIRT
Skirt | SB-A1.32 | H04-SB-A1-P.1.2 | PL45 | P.1.2.2 | TW | I | S355NL/ML_3.1_1 | 3.1 | 1 | 43831 | V | FCAW |  |  | 286 | 100 | 100 |  |  |  |  | SKIRT TO LID PLATE
Skirt | SB-A1.32 | H04-SB-A1-P.1.3 | PL45 | P.1.3.1 | BW | II | S355NL/ML_3.1_1 | 3.1 | 1 | 2840 | X | FCAW+EGW |  | 8.7 | 15.2 | 20 | 20 |  |  |  |  | VERTICAL SKIRT TO SKIRT
Skirt | SB-A1.32 | H04-SB-A1-P.1.4 | PL45 | P.1.4.1 | BW | II | S355NL/ML_3.1_1 | 3.1 | 1 | 2840 | X | FCAW+EGW |  | 8.7 | 15.2 | 20 | 20 |  |  |  |  | VERTICAL SKIRT TO SKIRT
Skirt | SB-A1.32 | H04-SB-A1-P.2.1 | PL45 | P.2.1.1 | BW | II | S355NL/ML_3.1_1 | 3.1 | 1 | 2840 | X | FCAW+EGW |  | 8.7 | 15.2 | 20 | 20 |  |  |  |  | VERTICAL SKIRT TO SKIRT
Skirt | SB-A1.32 | H04-SB-A1-P.2.1 | PL45 | P.2.1.2 | BW | II | S355NL/ML_3.1_1 | 3.1 | 1 | 43831 | X | FCAW+ SAW TANDEM |  | 17.7 | 284 | 20 | 20 |  |  |  |  | HORIZONTAL SKIRT TO SKIRT
Skirt | SB-A1.32 | H04-SB-A1-P.2.2 | PL45 | P.2.2.1 | BW | II | S355NL/ML_3.1_1 | 3.1 | 1 | 2840 | X | FCAW+ SAW TANDEM |  | 8.7 | 15.2 | 20 | 20 |  |  |  |  | VERTICAL SKIRT TO SKIRT
Skirt | SB-A1.32 | H04-SB-A1-P.2.3 | PL45 | P.2.3.1 | BW | II | S355NL/ML_3.1_1 | 3.1 | 1 | 2840 | X | FCAW+ SAW TANDEM |  | 8.7 | 15.2 | 20 | 20 |  |  |  |  | VERTICAL SKIRT TO SKIRT
Skirt | SB-A1.32 | H04-SB-A1-P.2.4 | PL45 | P.2.4.1 | BW | II | S355NL/ML_3.1_1 | 3.1 | 1 | 2840 | X | FCAW+ SAW TANDEM |  | 8.7 | 15.2 | 20 | 20 |  |  |  |  | VERTICAL SKIRT TO SKIRT
Skirt | SB-A1.32 | H04-SB-A1-P.3.1 | PL45 | P.3.1.1 | BW | II | S355NL/ML_3.1_1 | 3.1 | 1 | 2840 | X | FCAW+ SAW TANDEM |  | 8.7 | 15.2 | 20 | 20 |  |  |  |  | VERTICAL SKIRT TO SKIRT
Skirt | SB-A1.32 | H04-SB-A1-P.3.1 | PL45 | P.3.1.2 | BW | II | S355NL/ML_3.1_1 | 3.1 | 1 | 43831 | X | FCAW+ SAW TANDEM |  | 17.7 | 284 | 20 | 20 |  |  |  |  | HORIZONTAL SKIRT TO SKIRT
Skirt | SB-A1.32 | H04-SB-A1-P.3.2 | PL45 | P.3.2.1 | BW | II | S355NL/ML_3.1_1 | 3.1 | 1 | 2840 | X | FCAW+ SAW TANDEM |  | 8.7 | 15.2 | 20 | 20 |  |  |  |  | VERTICAL SKIRT TO SKIRT
Skirt | SB-A1.32 | H04-SB-A1-P.3.3 | PL45 | P.3.3.1 | BW | II | S355NL/ML_3.1_1 | 3.1 | 1 | 2840 | X | FCAW+ SAW TANDEM |  | 8.7 | 15.2 | 20 | 20 |  |  |  |  | VERTICAL SKIRT TO SKIRT
Skirt | SB-A1.32 | H04-SB-A1-P.3.4 | PL45 | P.3.4.1 | BW | II | S355NL/ML_3.1_1 | 3.1 | 1 | 2840 | X | FCAW+ SAW TANDEM |  | 8.7 | 15.2 | 20 | 20 |  |  |  |  | VERTICAL SKIRT TO SKIRT
Skirt | SB-A1.32 | H04-SB-A1-P.4.1 | PL45 | P.4.1.1 | BW | II | S355NL/ML_3.1_1 | 3.1 | 1 | 2840 | X | FCAW+ SAW TANDEM |  | 8.7 | 15.2 | 20 | 20 |  |  |  |  | VERTICAL SKIRT TO SKIRT
Skirt | SB-A1.32 | H04-SB-A1-P.4.1 | PL45 | P.4.1.2 | BW | II | S355NL/ML_3.1_1 | 3.1 | 1 | 43831 | X | FCAW+ SAW TANDEM |  | 17.7 | 284 | 20 | 20 |  |  |  |  | HORIZONTAL SKIRT TO SKIRT
Skirt | SB-A1.32 | H04-SB-A1-P.4.2 | PL45 | P.4.2.1 | BW | II | S355NL/ML_3.1_1 | 3.1 | 1 | 2840 | X | FCAW+EGW |  | 8.7 | 15.2 | 20 | 20 |  |  |  |  | VERTICAL SKIRT TO SKIRT
Skirt | SB-A1.32 | H04-SB-A1-P.4.3 | PL45 | P.4.3.1 | BW | II | S355NL/ML_3.1_1 | 3.1 | 1 | 2840 | X | FCAW+EGW |  | 8.7 | 15.2 | 20 | 20 |  |  |  |  | VERTICAL SKIRT TO SKIRT
Skirt | SB-A1.32 | H04-SB-A1-P.4.4 | PL45 | P.4.4.1 | BW | II | S355NL/ML_3.1_1 | 3.1 | 1 | 2840 | X | FCAW+EGW |  | 8.7 | 15.2 | 20 | 20 |  |  |  |  | VERTICAL SKIRT TO SKIRT
Skirt | SB-A1.32 | H04-SB-A1-P.5.1 | PL45 | P.5.1.1 | BW | II | S355NL/ML_3.1_1 | 3.1 | 1 | 2640 | X | FCAW+EGW |  | 8.7 | 15.2 | 20 | 20 |  |  |  |  | VERTICAL SKIRT TO SKIRT
Skirt | SB-A1.32 | H04-SB-A1-P.5.2 | PL45 | P.5.2.1 | BW | II | S355NL/ML_3.1_1 | 3.1 | 1 | 2640 | X | FCAW+EGW |  | 8.7 | 15.2 | 20 | 20 |  |  |  |  | VERTICAL SKIRT TO SKIRT
Skirt | SB-A1.32 | H04-SB-A1-P.5.3 | PL45 | P.5.3.1 | BW | II | S355NL/ML_3.1_1 | 3.1 | 1 | 2640 | X | FCAW+EGW |  | 8.7 | 15.2 | 20 | 20 |  |  |  |  | VERTICAL SKIRT TO SKIRT
Skirt | SB-A1.32 | H04-SB-A1-P.5.4 | PL45 | P.5.4.1 | BW | II | S355NL/ML_3.1_1 | 3.1 | 1 | 2640 | X | FCAW+EGW |  | 8.7 | 15.2 | 20 | 20 |  |  |  |  | VERTICAL SKIRT TO SKIRT
Centre column |  | H04-SB-A1-P.14 | OD2140X110 | P.14.1 | TW | I | S355NL/ML+Z_3.2_S | 3.2 | S | 6750 | K | FCAW |  |  | 267 | 100 | 100 |  |  |  |  | CENTRE COLUMN TO LID PLATE
Centre column |  | H04-SB-A1-P.14 | OD2140X110 | P.14.2 | TW | I | S355NL/ML+Z_3.2_S | 3.2 | S | 6750 | K | FCAW |  |  | 267 | 100 | 100 |  |  |  |  | CENTRE COLUMN TO RING STIFFENER
Ring stiffener |  | H04-SB-A1-PL.46 | PL110 | PL.46.1 | BW | II | S355NL/ML+Z_3.2_S | 3.2 | S | 2750 | X | FCAW+SAW (TANDEM) |  | 1.1 | 95 | 20 | 20 |  |  |  |  | RING STIFFENER TO RING STIFFENER
Leg knee |  | H04-SB-A1-S.39 | PL60 | S.39.1 | TW | I | S355NL/ML_3.2_S | 3.2 | S | 750 | K | FCAW |  |  | 8.1 | 100 | 100
Leg knee |  | H04-SB-A1-S.40 | PL60 | S.40.1 | TW | I | S355NL/ML_3.2_S | 3.2 | S | 750 | K | FCAW |  |  | 8.1 | 100 | 100
Leg knee |  | H04-SB-A1-S.41 | PL60 | S.41.1 | TW | I | S355NL/ML_3.2_S | 3.2 | S | 890 | K | FCAW |  |  | 9.6 | 100 | 100
Leg knee |  | H04-SB-A1-S.42 | PL60 | S.42.1 | TW | I | S355NL/ML_3.2_S | 3.2 | S | 890 | K | FCAW |  |  | 9.6 | 100 | 100
Leg knee |  | H04-SB-A1-S.43 | PL60 | S.43.1 | TW | I | S355NL/ML_3.2_S | 3.2 | S | 1250 | K | FCAW |  |  | 13.5 | 100 | 100
Leg knee |  | H04-SB-A1-S.44 | PL60 | S.44.1 | TW | I | S355NL/ML_3.2_S | 3.2 | S | 1250 | K | FCAW |  |  | 13.5 | 100 | 100
Leg knee |  | H04-SB-A1-S.45 | PL60 | S.45.1 | TW | I | S355NL/ML_3.2_S | 3.2 | S | 1250 | K | FCAW |  |  | 13.5 | 100 | 100
Leg knee |  | H04-SB-A1-S.46 | PL60 | S.46.1 | TW | I | S355NL/ML_3.2_S | 3.2 | S | 1250 | K | FCAW |  |  | 13.5 | 100 | 100
Lid plate | SB-A1.34 | H04-SB-A1-PL.1 | PL25 | PL.1.1 | BW | II | S355NL/ML+Z_3.2_S | 3.2 | S | 1198 | X | FCAW+SAW (TANDEM) |  | 0.5 | 2.7 | 20 | 20 |  |  |  |  | LID PLATE TO LID PLATE
Lid plate | SB-A1.34 | H04-SB-A1-PL.2 | PL25 | PL.2.1 | BW | II | S355NL/ML+Z_3.2_S | 3.2 | S | 1666 | X | FCAW+SAW (TANDEM) |  | 0.7 | 3.8 | 20 | 20 |  |  |  |  | LID PLATE TO LID PLATE
Lid plate | SB-A1.34 | H04-SB-A1-PL.2 | PL25 | PL.2.2 | BW | II | S355NL/ML+Z_3.2_S | 3.2 | S | 2946 | X | FCAW+SAW (TANDEM) |  | 1.2 | 6.7 | 20 | 20 |  |  |  |  | LID PLATE TO LID PLATE
Lid plate | SB-A1.34 | H04-SB-A1-PL.3 | PL25 | PL.3.1 | BW | II | S355NL/ML+Z_3.2_S | 3.2 | S | 1198 | X | FCAW+SAW (TANDEM) |  | 0.5 | 2.7 | 20 | 20 |  |  |  |  | LID PLATE TO LID PLATE
Lid plate | SB-A1.34 | H04-SB-A1-PL.4 | PL25 | PL.4.1 | BW | II | S355NL/ML+Z_3.2_S | 3.2 | S | 3180 | X | FCAW+SAW (TANDEM) |  | 1.3 | 7.3 | 20 | 20 |  |  |  |  | LID PLATE TO LID PLATE
Lid plate | SB-A1.34 | H04-SB-A1-PL.7 | PL25 | PL.7.1 | BW | II | S355NL/ML+Z_3.2_S | 3.2 | S | 11526 | X | FCAW+SAW (TANDEM) |  | 4.7 | 26.4 | 20 | 20 |  |  |  |  | LID PLATE TO LID PLATE
Lid plate | SB-A1.34 | H04-SB-A1-PL.7 | PL25 | PL.7.1 | BW | II | S355NL/ML+Z_3.2_S | 3.2 | S | 8379 | X | FCAW+SAW (TANDEM) |  | 3.4 | 19.2 | 20 | 20 |  |  |  |  | LID PLATE TO LID PLATE
Lid plate | SB-A1.34 | H04-SB-A1-PL.8 | PL25 | PL.8.1 | BW | II | S355NL/ML+Z_3.2_S | 3.2 | S | 2086 | X | FCAW+SAW (TANDEM) |  | 0.8 | 4.8 | 20 | 20 |  |  |  |  | LID PLATE TO LID PLATE
Lid plate | SB-A1.34 | H04-SB-A1-PL.9 | PL25 | PL.9.1 | BW | II | S355NL/ML+Z_3.2_S | 3.2 | S | 11786 | X | FCAW+SAW (TANDEM) |  | 4.8 | 27 | 20 | 20 |  |  |  |  | LID PLATE TO LID PLATE
Lid plate | SB-A1.34 | H04-SB-A1-PL.9 | PL25 | PL.9.2 | BW | II | S355NL/ML+Z_3.2_S | 3.2 | S | 3180 | X | FCAW+SAW (TANDEM) |  | 1.3 | 7.3 | 20 | 20 |  |  |  |  | LID PLATE TO LID PLATE
Lid plate | SB-A1.34 | H04-SB-A1-PL.9 | PL25 | PL.9.3 | BW | II | S355NL/ML+Z_3.2_S | 3.2 | S | 11946 | X | FCAW+SAW (TANDEM) |  | 4.6 | 29.3 | 20 | 20 |  |  |  |  | LID PLATE TO LID PLATE
Lid plate | SB-A1.34 | H04-SB-A1-PL.11 | PL25 | PL.11.1 | BW | II | S355NL/ML+Z_3.2_S | 3.2 | S | 2637 | X | FCAW+SAW (TANDEM) |  | 1.1 | 6.1 | 20 | 20 |  |  |  |  | LID PLATE TO LID PLATE
Lid plate | SB-A1.34 | H04-SB-A1-PL.12 | PL25 | PL.12.1 | BW | II | S355NL/ML+Z_3.2_S | 3.2 | S | 2637 | X | FCAW+SAW (TANDEM) |  | 1.1 | 6.1 | 20 | 20 |  |  |  |  | LID PLATE TO LID PLATE
|  |  | Process | Weight | Unit
|  |  | FCAW | 2792 | Kg
|  |  | SAW | 2013
|  |  | EGW | 182
|  |  | GTAW | 5
|  |  | SMAW | 5
|  |  | FLUX | 30195
35192